## RT_Conditions
구분 | 항목 | 세부 사양 | 비고
기본 상세 | 검사 대상 | PIPE (Stainless Steel) | SUS 배관 위주
기본 상세 | 관경/두께 | 1.5인치 / 1.5T | 외경 38.1mm
기본 상세 | 용접 방법 | 자동용접 (Automatic TIG) | 정밀 제어 요망
기본 상세 | 촬영 기술 | DWDI 타원촬영 (Elliptical) | 90도 간격 2매 권장
촬영 파라미터 | 방사선원 | X-Ray (Portable) | 동위원소(Ir-192) 사용 금지
촬영 파라미터 | 관전압 (kV) | 80 ~ 110 kV | 박판용 저전압 유지
촬영 파라미터 | 관전류 (mA) | 3 ~ 5 mA | 장비 사양별 조정
촬영 파라미터 | 촬영 거리 (SFD) | 500 ~ 600 mm | 상의 선명도 우선
품질 기준 | 투과계 (IQI) | ASTM Set A (Wire Type) | 절차서 및 규격 준수
품질 기준 | 필수 식별선 | #5 (0.10mm) 이상 | 감도 2% 이내
품질 기준 | 필름 종별 | Fine Grain (IX50, D4급) | 급미립자 필름 사용
품질 기준 | 허용 농도 | 2.0 ~ 3.5 | 농도 중간값 권장
작업 주의사항 | 이미지 분리 | 상/하부 비드 타원 분리 필수 | Offset 각도 5~10도
작업 주의사항 | 마킹 배치 | 결함 판독 방해 금지 | 번호 및 날짜 식별
작업 주의사항 | 표면 관리 | 스패터 및 오염 제거 후 촬영 | 의사지시 방지